## прилож.1
Приложение 1
Номинальные размеры толщины и ширины, мм
Таблица 1.
Толщина |  |  |  | Ширина
16 | 75 | 100 | 125 | 150
19 | 75 | 100 | 125 | 150 | 175
22 | 75 | 100 | 125 | 150 | 175 | 200 | 225
25 | 75 | 100 | 125 | 150 | 175 | 200 | 225 | 250 | 275
32 | 75 | 100 | 125 | 150 | 175 | 200 | 225 | 250 | 275
40 | 75 | 100 | 125 | 150 | 175 | 200 | 225 | 250 | 275
44 | 75 | 100 | 125 | 150 | 175 | 200 | 225 | 250 | 275
50 | 75 | 100 | 125 | 150 | 175 | 200 | 225 | 250 | 275
60 | 75 | 100 | 125 | 150 | 175 | 200 | 225 | 250 | 275
75 | 75 | 100 | 125 | 150 | 175 | 200 | 225 | 250 | 275
100 |  | 100 | 125 | 150 | 175 | 200 | 225 | 250 | 275
125 |  |  | 125 | 150 | 175 | 200 | 225 | 250
150 |  |  |  | 150 | 175 | 200 | 225 | 250
175 |  |  |  |  | 175 | 200 | 225 | 250
200 | [5 empty] | 200 | 225 | 250
250 | [7 empty] | 250
Ширина узкой пласти пиломатериалов, мм.
Таблица 2.
|  | Для толщин |  |  |  | Не менее
| от 16 до 50 мм |  |  |  |  | 50
| от 60 до 100 мм |  |  |  |  | 60
| от 125 до 300 мм |  | необрезные п/м |  |  | 0,6 толщины
| от 125 до 300 мм |  | обрезные п/м |  |  | 0,7 толщины

## прилож.3
Приложение 3
Коэффициенты плотности для перевода складочного обьема
необрезных досок в обьем плотной древисины.
| Длина досок, |  |  |  |  | Толщина досок, мм
| м | 16 | 19 | 22 | 25 | 32 | 40 | 44 | 50 | 60 | 75-100
Коэффициент f для досок с влажностью более 20% (по отношению к массе абсолютно сухой древесины)
| 2,00 - 6,50 | 0.59 | 0.6 | 0.6 | 0.61 | 0.63 | 0.65 | 0.66 | 0.67 | 0.7 | 0.75
| 1,00 - 1,75 |  | для всех толщин |  |  | 0.67
Коэффициент f для досок с влажностью 20% и менее (по отношению к массе абсолютно сухой древесины)
| 2,00 - 6,50 | 0.64 | 0.65 | 0.65 | 0.66 | 0.68 | 0.71 | 0.72 | 0.73 | 0.75 | 0.79
| 1,00 - 1,75 |  | для всех толщин |  |  | 0.73

## прилож.2
Приложение 2
Величины усушки пилопродукции смешанной распиловки из древесины ели,
сосны, кедра, пихты, для конечной влажности от 5 до 37 %, мм.
Номинальный размер толщины и ширины пилопродукции, мм | Конечная влажность пилопродукции, %
| от 5 до 7 | от 8 до 10 | от 11 до 13 | от 14 до 16 | от 17 до 19 | от 20 до 22 | от 23 до 25 | от 26 до 28 | от29 до 31 | от 32 до 34 | от 35 до 37
13 | 0.8 | 0.8 | 0.7 | 0.7 | 0.6 | 0.5 | 0.4 | 0.3 | 0.3 | 0.2 | 0.1
16 | 1 | 0.9 | 0.9 | 0.8 | 0.7 | 0.6 | 0.5 | 0.4 | 0.3 | 0.2 | 0.1
19 | 1.1 | 1 | 1 | 0.8 | 0.7 | 0.6 | 0.5 | 0.4 | 0.3 | 0.2 | 0.1
22 | 1.2 | 1.2 | 1.1 | 0.9 | 0.8 | 0.7 | 0.6 | 0.5 | 0.4 | 0.3 | 0.2
25 | 1.4 | 1.2 | 1.1 | 1.1 | 0.9 | 0.8 | 0.7 | 0.6 | 0.4 | 0.3 | 0.2
28 | 1.5 | 1.4 | 1.4 | 1.2 | 1.1 | 0.9 | 0.8 | 0.6 | 0.5 | 0.3 | 0.2
32 | 1.7 | 1.6 | 1.4 | 1.3 | 1.1 | 1 | 0.8 | 0.7 | 0.5 | 0.4 | 0.2
40 | 2.1 | 2 | 1.7 | 1.6 | 1.4 | 1.2 | 1 | 0.8 | 0.6 | 0.4 | 0.2
45 | 2.3 | 2.2 | 2 | 1.8 | 1.6 | 1.4 | 1.2 | 0.9 | 0.7 | 0.5 | 0.3
50 | 2.5 | 2.4 | 2.2 | 2 | 1.8 | 1.5 | 1.3 | 1 | 0.8 | 0.6 | 0.3
56 | 2.8 | 2.6 | 2.4 | 2.2 | 2 | 1.7 | 1.5 | 1.2 | 0.9 | 0.6 | 0.3
60 | 3 | 2.8 | 2.6 | 2.4 | 2.1 | 1.8 | 1.6 | 1.3 | 1 | 0.7 | 0.4
63 | 3.1 | 2.9 | 2.8 | 2.5 | 2.2 | 1.9 | 1.6 | 1.3 | 1 | 0.7 | 0.4
66 | 3.3 | 3.1 | 2.9 | 2.6 | 2.3 | 2 | 1.7 | 1.4 | 1.1 | 0.7 | 0.4
70 | 3.4 | 3.2 | 3 | 2.8 | 2.5 | 2.1 | 1.8 | 1.5 | 1.1 | 0.8 | 0.4
75 | 3.7 | 3.5 | 3.3 | 3 | 2.6 | 2.3 | 2 | 1.6 | 1.2 | 0.8 | 0.5
80 | 3.9 | 3.7 | 3.5 | 3.2 | 2.8 | 2.4 | 2.1 | 1.7 | 1.3 | 0.9 | 0.5
86 | 4.2 | 4 | 3.7 | 3.4 | 3 | 2.6 | 2.2 | 1.8 | 1.4 | 1 | 0.5
90 | 4.4 | 4.2 | 3.9 | 3.6 | 3.2 | 2.7 | 2.3 | 1.9 | 1.4 | 1 | 0.5
96 | 4.6 | 4.4 | 4.1 | 3.6 | 3.2 | 2.7 | 2.3 | 1.9 | 1.4 | 1 | 0.6
100 | 4.8 | 4.6 | 4.2 | 3.7 | 3.4 | 2.8 | 2.4 | 1.9 | 1.5 | 1.1 | 0.6
110 | 5.3 | 5 | 4.6 | 4 | 3.5 | 3 | 2.6 | 2 | 1.6 | 1.2 | 0.7
116 | 5.6 | 5.3 | 4.8 | 4.2 | 3.7 | 3.2 | 2.8 | 2.2 | 1.7 | 1.2 | 0.7
120 | 5.8 | 5.4 | 5.1 | 4.4 | 3.8 | 3.3 | 2.9 | 2.2 | 1.7 | 1.3 | 0.7
125 | 6 | 5.6 | 5.1 | 4.7 | 4 | 3.4 | 3 | 2.3 | 1.8 | 1.3 | 0.8
130 | 6.2 | 5.9 | 5.4 | 4.8 | 4.2 | 3.6 | 3.1 | 2.4 | 1.9 | 1.4 | 0.8
140 | 6.7 | 6.4 | 5.8 | 5 | 4.5 | 3.8 | 3.3 | 2.6 | 2 | 1.5 | 0.8
150 | 7.1 | 6.7 | 5.9 | 5.2 | 4.6 | 3.9 | 3.3 | 2.6 | 2 | 1.5 | 0.8
160 | 7.6 | 7.1 | 6.2 | 5.3 | 4.7 | 4.1 | 3.5 | 2.8 | 2.2 | 1.5 | 0.8
165 | 7.8 | 7.3 | 6.4 | 5.5 | 4.9 | 4.2 | 3.6 | 3 | 2.2 | 1.6 | 0.8
170 | 8.1 | 7.6 | 6.7 | 5.7 | 5 | 4.4 | 3.7 | 3 | 2.3 | 1.6 | 0.9
180 | 8.5 | 8 | 7 | 6.1 | 5.2 | 4.4 | 3.8 | 3.1 | 2.3 | 1.6 | 0.9
190 | 9 | 8.4 | 7.3 | 6.4 | 5.5 | 4.7 | 4 | 3.3 | 2.5 | 1.7 | 0.9
200 | 9.4 | 8.9 | 7.8 | 6.7 | 5.8 | 4.9 | 4.2 | 3 | 2.6 | 1.7 | 1
210 | 9.9 | 9.2 | 8.1 | 7.1 | 6.1 | 5.2 | 4.4 | 3.6 | 2.7 | 1.8 | 1
220 | 10.4 | 9.7 | 8.5 | 7.4 | 6.4 | 5.4 | 4.6 | 3.8 | 2.9 | 1.9 | 1.1
230 | 10.8 | 10 | 8.9 | 7.7 | 6.7 | 5.7 | 4.8 | 4 | 3 | 2 | 1.1
240 | 11.3 | 10.5 | 9.3 | 8.1 | 7 | 5.9 | 5 | 4.1 | 3.1 | 2.1 | 1.2
250 | 11.8 | 10.9 | 9.7 | 8.4 | 7.3 | 6.2 | 5.3 | 4.3 | 3.3 | 2.2 | 1.2
254 | 11.9 | 11 | 9.8 | 8.5 | 7.4 | 6.3 | 5.3 | 4.4 | 3.3 | 2.2 | 1.2
260 | 12.2 | 11.3 | 9.9 | 8.5 | 7.4 | 6.4 | 5.4 | 4.5 | 3.3 | 2.2 | 1.3
270 | 12.7 | 11.6 | 10.1 | 8.6 | 7.6 | 6.5 | 5.4 | 4.5 | 3.4 | 2.3 | 1.4
280 | 13.1 | 11.8 | 10.5 | 8.7 | 7.7 | 6.6 | 5.6 | 4.5 | 3.5 | 2.4 | 1.4
290 | 13.6 | 12.3 | 10.7 | 9 | 8 | 6.9 | 5.8 | 4.7 | 3.6 | 2.5 | 1.5
300 | 14.1 | 12.6 | 10.9 | 9.3 | 8.2 | 7.1 | 6 | 4.9 | 3.7 | 2.6 | 1.5